## 市售美耐皿品質檢驗及標示查核
市售美耐皿品質檢驗及標示查核 | [11 empty] | 溶出甲醛 |  | 溶出三聚氰胺
編號 | 產品名稱 | 製造日期 | 公司名稱 | 公司地址 | 公司電話 | 購樣縣市 | 購樣地點類別 | 購樣時間 | 商品標示 | 備註 | 商品上溫度之標示 | 測試條件 | 測試結果 | 測試條件 | 測試結果 (ppm)
1 | 日式好吃湯碗 | 101.6.14 | 創泰實業股份有限公司 | 新北市五股區五權六路21號 | 02-22999011 | 臺中市 | 大賣場 | 101.8.9 | 不符合 | 商品標示： 1.未標示淨重、容量、數量或度量 | -20 ~ 90°C | 60°C，30 min | 陰性 | 95°C，30 min | 合格
2 | Hello Kitty小餐碗KT56041 | 101.5.9 | 敦景企業公司 | 台中市北平路4段141號 | 04-22381139 | 臺中市 | 大賣場 | 101.8.9 | 不符合 | 商品標示： 1.未標示生產商或製造商名稱 2.未標示生產商或製造商電話 3.未標示生產商或製造商地址 4.未標示淨重、容量、數量或度量 | -20 ~ 90°C | 60°C，30 min | 陰性 | 95°C，30 min | 合格
3 | 双合反口碗(703) | 無 | 双合興實業有限公司 | 台南市安南區開安6街30號 | 06-3557649~4 | 臺中市 | 餐具行 | 101.8.9 | 不符合 | 商品標示： 1.未標示商品名稱 2.未標示生產商或製造商名稱 3.未標示生產商或製造商電話 4.未標示生產商或製造商地址 5.未標示商品原產地 6.未標示淨重、容量、數量或度量 7.未標示國曆或西曆製造日期 8.未標示用途、使用與保存方法及其他應注意事項 | -30 ~ 120°C | 95°C，30 min | 陰性 | 95°C，30 min | 合格
4 | 宏興反口飯碗(6101) | 無 | 宏興美耐密餐具有限公司 | 台南市新社區社內里社內172-2號 | 06-5995235 | 臺中市 | 餐具行 | 101.8.9 | 不符合 | 商品標示： 1.未標示生產商或製造商名稱 2.未標示生產商或製造商電話 3.未標示生產商或製造商地址 4.未標示商品原產地 5.未標示淨重、容量、數量或度量 6.未標示國曆或西曆製造日期 7.未標示用途、使用與保存方法及其他應注意事項 | -30 ~ 120°C | 95°C，30 min | 陰性 | 95°C，30 min | 合格
5 | 美耐皿碗Shin-san Two color | 無 | 辰豪塑膠工業股份有限公司 | 台南市安和路二段205巷7號 | 06-2556036 | 屏東縣 | 餐具行 | 101.8.13 | 不符合(全無標示) | 商品標示：全無標示 | --- | 95°C，30 min | 陰性 | 95°C，30 min | 合格
6 | 錦鯉兒童碗-美耐皿餐具No.11 | 無 | 中山廣展公司代理商台灣廣展公司 | 高雄縣阿蓮鄉青旗村43號 | 07-6311108 | 臺中市 | 生活百貨 | 101.8.9 | 不符合 | 商品標示： 1.未標示商品原產地 2.未標示淨重、容量、數量或度量 3.未標示國曆或西曆製造日期 | -30 ~ 120°C | 95°C，30 min | 陰性 | 95°C，30 min | 合格
7 | 快樂獅小碗 | 無 | 台灣美耐皿工業股份有限公司 | 臺北市雙城街3巷11號 | 02-25962854 | 臺中市 | 餐具行 | 101.8.9 | 不符合 | 商品標示： 1.未標示生產商或製造商名稱 2.未標示生產商或製造商電話 3.未標示生產商或製造商地址 4.未標示進口商名稱 5.未標示進口商電話 6.未標示進口商地址 7.未標示商品原產地 8.未標示主要成分或材料 9.未標示淨重、容量、數量或度量 10.未標示國曆或西曆製造日期 11.未標示用途、使用與保存方法及其他應注意事項 | --- | 95°C，30 min | 陰性 | 95°C，30 min | 合格
8 | 白-雙耳碗 | 無 | 進口商：玉豐瓷器有限公司 | 彰化縣秀水鄉和平巷29號 | 04-7524968 | 苗栗縣 | 五金百貨 | 101.8.10 | 不符合 | 商品標示： 1.未標示生產商或製造商名稱 2.未標示生產商或製造商電話 3.未標示生產商或製造商地址 4.未標示淨重、容量、數量或度量 5.未標示國曆或西曆製造日期 6.未標示用途、使用與保存方法及其他應注意事項 | -30 ~ 120°C | 95°C，30 min | 陰性 | 95°C，30 min | 合格
9 | KST美耐皿碗No.148 | 無 | 進貨商：福田綜合五金 | 高雄市鳥松區澄新7街31號 | 07-7320210 | 屏東縣 | 10元商店 | 101.8.13 | 不符合 | 商品標示： 1.未標示商品原產地 2.未標示商品名稱 3.未標示生產商或製造商名稱 4.未標示生產商或製造商電話 5.未標示生產商或製造商地址 6.未標示進口商名稱 7.未標示進口商電話 8.未標示進口商地址 9.未標示淨重、容量、數量或度量 10.未標示國曆或西曆製造日期 11.未標示用途、使用與保存方法及其他應注意事項 | 100°C | 95°C，30 min | 陰性 | 95°C，30 min | 合格
10 | 日式小飯碗LW-8001 | 無 | 風臣企業有限公司 | 高雄市仁武區仁和街105巷37號 | 07-3746399 | 屏東縣 | 五金百貨 | 101.8.13 | 不符合 | 商品標示： 1.未標示生產商或製造商名稱 2.未標示生產商或製造商電話 3.未標示生產商或製造商地址 4.未標示進口商電話 5.未標示進口商名稱 6.未標示商品原產地 7.未標示進口商地址 8.未標示主要成分或材料 9.未標示淨重、容量、數量或度量 10.未標示國曆或西曆製造日期 11.未標示用途、使用與保存方法及其他應注意事項 | --- | 95°C，30 min | 陰性 | 95°C，30 min | 合格
11 | CY-6023雙色生意碗公 | 101.2 | 圓駿實業 | 高雄市仁武區潛德街39號 | 07-3718253 | 屏東縣 | 五金百貨 | 101.8.13 | 不符合 | 商品標示： 1.未標示生產商或製造商電話 2.未標示生產商或製造商名稱 3.未標示生產商或製造商地址 4.未標示國曆或西曆製造日期 5.未標示用途、使用與保存方法及其他應注意事項 | -35 ~ 125°C | 95°C，30 min | 陽性 | 95°C，30 min | 合格
12 | 雙色排骨飯碗 | 101.1.30 | 坤寶企業有限公司 | 高雄市三民區永吉街13-1號 | 07-3119277 | 屏東縣 | 大賣場 | 101.8.13 | 不符合 | 商品標示： 1.未標示生產商或製造商名稱 2.未標示生產商或製造商電話 3.未標示生產商或製造商地址 4.未標示進口商名稱 5.未標示進口商電話 6.未標示進口商地址 7.未標示淨重、容量、數量或度量 8.未標示用途、使用與保存方法及其他應注意事項 | -30 ~ 120°C | 95°C，30 min | 陰性 | 95°C，30 min | 合格
13 | 趴趴熊可愛雙耳碗 | 無 | 東昇國際開發有限公司 | 新北市土城區自強街六號 | 02-22674767 | 屏東縣 | 生活百貨 | 101.8.13 | 不符合 | 商品標示： 1.未標示生產商或製造商名稱 2.未標示生產商或製造商電話 3.未標示生產商或製造商地址 4.未標示進口商名稱 5.未標示進口商電話 6.未標示進口商地址 7.未標示商品原產地 8.未標示國曆或西曆製造日期 9.未標示用途、使用與保存方法及其他應注意事項 | -20 ~ 120°C | 95°C，30 min | 陰性 | 95°C，30 min | 合格
14 | M236跳跳猴大餐碗 | 2011 | 山蒲利企業社(正烽公司) | 台南市林森路一段91號 | 06-2158549 | 屏東縣 | 生活百貨 | 101.8.13 | 不符合 | 商品標示： 1.未標示國曆或西曆製造日期 | -20 ~ 120°C | 95°C，30 min | 陰性 | 95°C，30 min | 合格
15 | 美耐皿碗 山玉利309 | 無 | 進貨商：鎰輝五金餐具行 | 台南市文成路一段265號 | 06-2834602 | 屏東縣 | 餐具行 | 101.8.13 | 不符合 | 商品標示： 1.未標示商品名稱 2.未標示生產商或製造商名稱 3.未標示生產商或製造商電話 4.未標示生產商或製造商地址 5.未標示進口商名稱 6.未標示進口商電話 7.未標示進口商地址 8.未標示商品原產地 9.未標示淨重、容量、數量或度量 10.未標示國曆或西曆製造日期 11.未標示用途、使用與保存方法及其他應注意事項 | -30 ~ 120°C | 95°C，30 min | 陽性 | 95°C，30 min | 合格
16 | ShanMei No.5207美耐皿碗 | 無 | 製造商：昌美實業社 | 製造商：台南市永和街168號 | 製造商：06-2588320 | 屏東縣 | 五金百貨 | 101.8.13 | 不符合 | 商品標示：全無標示 | --- | 95°C，30 min | 陰性 | 95°C，30 min | 合格
|  |  | 批發商：義發五金行 | 批發商：台南市安平區平豐路252號 | 批發商：06-2986440
17 | 76A拉麵碗(美耐皿) | 無 | 利泰實業廠 | 台南市政安路21號 | 06-3559721 | 苗栗縣 | 餐具行 | 101.8.10 | 不符合 | 商品標示： 1.未標示生產商或製造商名稱 2.未標示生產商或製造商電話 3.未標示生產商或製造商地址 4.未標示商品原產地 5.未標示淨重、容量、數量或度量 6.未標示國曆或西曆製造日期 7.未標示用途、使用與保存方法及其他應注意事項 | -30 ~ 120°C | 95°C，30 min | 陰性 | 95°C，30 min | 合格
18 | 哆啦A夢三格盤 | 100.6 | 製造商：齊毅企業股份有限公司 | 台南市佳里區六安里117之29號 | 06-7261117 | 苗栗縣 | 大賣場 | 101.8.10 | 不符合 | 商品標示： 1.未標示生產商或製造商電話 2.未標示生產商或製造商地址 3.未標示淨重、容量、數量或度量 4.未標示國曆或西曆製造日期 | <90°C | 60°C，30 min | 陰性 | 95°C，30 min | 合格
|  |  | 授權商：菲麗思股份有限公司 | 新北市中和區橋和路116號9樓 | 02-22436998
19 | A15旋型碗(美耐皿) | 無 | 金玉盛有限公司 | 台南市新化區竹子腳101之30號 | 06-5970066 | 苗栗縣 | 餐具行 | 101.8.10 | 不符合 | 商品標示： 1.未標示生產商或製造商電話 2.未標示生產商或製造商名稱 3.未標示生產商或製造商地址 4.未標示進口商名稱 5.未標示進口商電話 6.未標示進口商地址 7.未標示商品原產地 8.未標示淨重、容量、數量或度量 9.未標示國曆或西曆製造日期 | -30 ~ 120°C | 95°C，30 min | 陰性 | 95°C，30 min | 合格
20 | 海棉寶寶可愛餐碗 | 101.2 | 齊毅企業股份有限公司 | 台南市佳里區六安里117之29號 | 06-7261117 | 苗栗縣 | 大賣場 | 101.8.10 | 不符合 | 商品標示： 1.未標示生產商或製造商名稱 2.未標示生產商或製造商電話 3.未標示生產商或製造商地址 4.未標示淨重、容量、數量或度量 5.未標示國曆或西曆製造日期 | -20 ~ 90°C | 60°C，30 min | 陰性 | 95°C，30 min | 合格
21 | 月眉盤A95 | 無 | 金順代企業有限公司 | 台南市中西區新義南路28號 |  | 苗栗縣 | 餐具行 | 101.8.10 | 不符合 | 商品標示： 1.未標示生產商或製造商名稱 2.未標示生產商或製造商電話 3.未標示生產商或製造商地址 4.未標示進口商名稱 5.未標示進口商電話 6.未標示進口商地址 7.未標示商品原產地 8.未標示主要成分或材料 9.未標示國曆或西曆製造日期 10.未標示用途、使用與保存方法及其他應注意事項 | --- | 95°C，30 min | 陰性 | 95°C，30 min | 合格
22 | 美耐皿餐具(粉紅色碗)12001 | 無 | 金順代企業有限公司 | 台南市中西區新義南路28號 |  | 新北市 | 五金百貨 | 101.8.16 | 不符合 | 商品標示：全無標示 | -20 ~ 120°C | 95°C，30 min | 陰性 | 95°C，30 min | 3
23 | 美耐皿餐具(碗：No.738) | 無 | 金順代企業有限公司 | 台南市中西區新義南路28號 |  | 新北市 | 五金百貨 | 101.8.16 | 不符合 | 商品標示：全無標示 | --- | 95°C，30 min | 陽性 | 95°C，30 min | 合格
24 | 美耐皿餐具(杯子：No888) | 無 |  | 台南市歸仁區和順路2段226號 |  | 新北市 | 五金百貨 | 101.8.16 | 不符合 | 商品標示：全無標示 | --- | 95°C，30 min | 陽性 | 95°C，30 min | 合格
25 | 美耐皿湯碗 | 100.9.21 | 進口商：台灣大創百貨股份有限公司 | 臺北市南京西路1號5樓之7 | 03-3588277 | 新北市 | 生活百貨 | 101.8.16 | 符合 |  | 120°C | 95°C，30 min | 陰性 | 95°C，30 min | 合格
26 | Hello Kitty環保雙耳湯杯 | 無 | 敦景企業公司 | 台中市北平路4段141號 | 04-22381139 | 新北市 | 大賣場 | 101.8.16 | 符合 |  | -20 ~ 150°C | 95°C，30 min | 陰性 | 95°C，30 min | 合格
27 | 美耐皿水杯(D.No.703) | 無 | 中山廣展公司代理商台灣廣展公司 | 高雄縣阿蓮鄉青旗里43號 | 07-6311108 | 新北市 |  | 101.8.16 | 不符合 | 商品標示：全無標示 | --- | 95°C，30 min | 陽性 | 95°C，30 min | 合格
28 | O-103飲茶杯紫茄 | 無 | 双合興實業有限公司 | 新北市新莊區化成路431巷70號 | 02-85211026~8 | 新北市 | 生活百貨 | 101.8.16 | 不符合 | 商品標示： 1.未標示淨重、容量、數量或度量 2.未標示國曆或西曆製造日期 3.未標示用途、使用與保存方法及其他應注意事項 | --- | 95°C，30 min | 陰性 | 95°C，30 min | 合格
29 | 百樂龍筷 | 99.9 | 百樂龍企業有限公司 | 新北市泰山區文程路178-2號 |  | 花蓮縣 | 餐具行 | 101.8.20 | 不符合 | 商品標示： 1.未標示生產商或製造商名稱 2.未標示生產商或製造商電話 3.未標示生產商或製造商地址 4.未標示商品原產地 5.未標示國曆或西曆製造日期 | 80°C,1hr / 120°C, 5min | 60°C，30 min | 陰性 | 95°C，30 min | 合格
30 | 吉祥筷 | 無 | 金順代企業有限公司 | 台南市中西區新義南路28號 |  | 花蓮縣 | 餐具行 | 101.8.20 | 不符合 | 商品標示： 1.未標示生產商或製造商名稱 2.未標示生產商或製造商電話 3.未標示生產商或製造商地址 4.未標示進口商電話 5.未標示進口商地址 6.未標示商品原產地 7.未標示淨重、容量、數量或度量 8.未標示國曆或西曆製造日期 | 80°C,1hr / 120°C, 5min | 60°C，30 min | 陰性 | 95°C，30 min | 合格